## 永春
永春县市场监督管理局2023年工业产品抽检结果汇总表
序号 | 样品编号 | 样品名称 | 商标 | 产品规格 | 生产日期/产品批号 | 被抽样单位名称* | 受检单位地址 | 受检单位所在市 | 受检单位所在县 | 受检单位所在乡镇 | 标称生产企业名称 | 标称生产单位地址 | 监督抽检结论（合格/不合格） | 不合格项目名称 | 不合格项目单位 | 标准规定值 | 实测值 | 承检机构 | 监督抽检报告编号 | 检测项目 | 备注
1 | (2023)MJL-SJ1826 | 复合肥料 | 得利丰 | 50kg/袋 | 2023-06-28 | 泉州龙韵农业生产资料有限公司 | 福建省泉州市永春县桃城镇榜德工业园E区8号第2栋1楼 | 泉州市 | 永春县 | 桃城镇 | 南京云台山硫铁矿有限公司 | 南京市江宁区横溪云台山 | 合格 | / | / | / | / | 福建省产品质量检验研究院 | (2023)MJSJ-1826 | 总氮(N)、有效磷(PO)、氧化钾(KO)、总养分(N+PO+KO)
2 | (2023)MJL-SJ1827 | 复合肥料 | 泸化天 | 50kg/袋 | 2022-02-24 | 泉州龙韵农业生产资料有限公司 | 福建省泉州市永春县桃城镇榜德工业园E区8号第2栋1楼 | 泉州市 | 永春县 | 桃城镇 | 四川泸天化股份有限公司 | 四川省泸州市纳溪区李子林路38号 | 合格 | / | / | / | / | 福建省产品质量检验研究院 | (2023)MJSJ-1827 | 总氮(N)、有效磷(PO)、氧化钾(KO)、总养分(N+PO+KO)
3 | (2023)MJL-SJ1828 | 复合肥料 | / | 25kg/袋 | 2021-12-24 | 永春县农赢农资经营部 | 福建省泉州市永春县石鼓镇桃园南路1184号 | 泉州市 | 永春县 | 石鼓镇 | 湖北祥云（集团）化工股份有限公司 | 湖北省武穴市盘塘 | 合格 | / | / | / | / | 福建省产品质量检验研究院 | (2023)MJSJ-1828 | 总氮(N)、有效磷(PO)、氧化钾(KO)、总养分(N+PO+KO)
4 | (2023)MJL-SJ1829 | 复合肥料 | 鹭岛 | 50kg/袋 | 2023-05-26 | 永春县农赢农资经营部 | 福建省泉州市永春县石鼓镇桃园南路1184号 | 泉州市 | 永春县 | 石鼓镇 | 厦门厦化实业有限公司 | 福建省厦门市集美区杏林瑶山路13号 | 合格 | / | / | / | / | 福建省产品质量检验研究院 | (2023)MJSJ-1829 | 总氮(N)、有效磷(PO)、氧化钾(KO)、总养分(N+PO+KO)
5 | (2023)MJL-SJ1830 | 复合肥料 | 奥兰普 | 50kg/袋 | 2023-07-04 | 永春县李志华农资经营部 | 福建省泉州市永春县岵山镇和塘中路90号 | 泉州市 | 永春县 | 岵山镇 | 江西省博然生物科技有限公司 | 江西省抚州市东临新区岗上积镇返乡创业园 | 合格 | / | / | / | / | 福建省产品质量检验研究院 | (2023)MJSJ-1830 | 总氮(N)、有效磷(PO)、氧化钾(KO)、总养分(N+PO+KO)
6 | (2023)MJL-SJ1831 | 复合肥料 | / | 50kg/袋 | 2022-11-15 | 永春县李志华农资经营部 | 福建省泉州市永春县岵山镇和塘中路90号 | 泉州市 | 永春县 | 岵山镇 | 无锡市太平洋化肥有限公司 | 无锡惠山经济开发区玉祁配套区（玉东村） | 合格 | / | / | / | / | 福建省产品质量检验研究院 | (2023)MJSJ-1831 | 总氮(N)、有效磷(PO)、氧化钾(KO)、总养分(N+PO+KO)
7 | (2023)MJL-SJ1832 | 复合肥料 | / | 50kg/袋 | 2022-11-27 | 永春县达埔素明肥料店 | 永春县达埔镇岩峰村645号 | 泉州市 | 永春县 | 达埔镇 | 史丹利化肥丰城有限公司 | 江西省丰城市循环经济园区 | 合格 | / | / | / | / | 福建省产品质量检验研究院 | (2023)MJSJ-1832 | 总氮(N)、有效磷(PO)、氧化钾(KO)、总养分(N+PO+KO)
8 | (2023)MJL-SJ1833 | 复合肥料 | / | 50kg/袋 | 2023-06-07 | 永春县达埔素明肥料店 | 永春县达埔镇岩峰村645号 | 泉州市 | 永春县 | 达埔镇 | 应城市新都化工有限责任公司 | 应城市盐化大道26号 | 合格 | / | / | / | / | 福建省产品质量检验研究院 | (2023)MJSJ-1833 | 总氮(N)、有效磷(PO)、氧化钾(KO)、总养分(N+PO+KO)
9 | (2023)MJL-SJ1834 | 复合肥料 | / | 50kg/袋 | 2023-05-17 | 永春县蓬壶供销合作社肥料门市 | 蓬壶三角街蓬锦路 | 泉州市 | 永春县 | 蓬壶镇 | 湖北凯龙楚兴化工集团有限公司 | 湖北省钟祥市双河化工行业发展园区 | 合格 | / | / | / | / | 福建省产品质量检验研究院 | (2023)MJSJ-1834 | 总氮(N)、有效磷(PO)、氧化钾(KO)、总养分(N+PO+KO)
10 | (2023)MJL-SJ1835 | 复合肥料 | 美丰 | 50kg/袋 | 2023-01-11 | 永春县蓬壶供销合作社肥料门市 | 蓬壶三角街蓬锦路 | 泉州市 | 永春县 | 蓬壶镇 | 四川美丰化工股份有限公司 | 四川省射洪县太和镇新阳街87号 | 合格 | / | / | / | / | 福建省产品质量检验研究院 | (2023)MJSJ-1835 | 总氮(N)、有效磷(PO)、氧化钾(KO)、总养分(N+PO+KO)
11 | (2023)MJL-SJ1301 | 全效洗洁精 | / | 1500g/瓶 | 2023-06-25 | 福建福明日用品科技有限公司 | 福建省泉州市永春县桃城镇榜德工业园区C区8号 | 泉州市 | 永春县 | 桃城镇 | 福建福明日用品科技有限公司 | 福建省泉州市永春县桃城镇榜德工业园区C区8号 | 合格 | / | / | / | / | 福建省产品质量检验研究院 | (2023)MJSJ-1301 | 总活性物含量、pH、荧光增白剂、甲醇含量、甲醛、重金属（以Pb计）、菌落总数、大肠菌群、去污力、pH值
12 | (2023)MJL-SJ1836 | 农业用聚乙烯吹塑薄膜（农业用聚乙烯吹塑棚膜） | 鹏丰 | mm:2000×0.050 Ⅰ型，A类 | 2023-01-02 | 永春县达埔镇育生农药经营部 | 永春县达埔镇东街49号 | 泉州市 | 永春县 | 达埔镇 | 揭阳市揭东区新亨镇鹏丰塑料厂 | 广东省揭阳市揭东区新亨镇英花工业区 | 合格 | / | / | / | / | 福建省产品质量检验研究院 | (2023)MJSJ-1836 | 拉伸强度、断裂标称应变、直角撕裂强度、厚度极限偏差、厚度平均偏差
13 | (2023)MJL-SJ1837 | 农业用聚乙烯吹塑薄膜（农业用聚乙烯吹塑棚膜） | 鹏丰 | mm:3000×0.030 Ⅰ型，A类 | 2022-08-12 | 永春县丽英日用品店 | 五里街镇西安路4号 | 泉州市 | 永春县 | 五里街镇 | 揭阳市揭东区新亨镇鹏丰塑料厂 | 广东省揭阳市揭东区新亨镇英花工业区 | 合格 | / | / | / | / | 福建省产品质量检验研究院 | (2023)MJSJ-1837 | 拉伸强度、断裂标称应变、直角撕裂强度、厚度极限偏差、厚度平均偏差
14 | (2023)MJL-SJ1838 | 农业用聚乙烯吹塑薄膜（农业用聚乙烯吹塑棚膜） | 鹏丰 | mm:2000×0.080 Ⅰ型，A类 | 2023-06-15 | 永春县五里街林香日杂店 | 永春县五里街镇华岩村179号 | 泉州市 | 永春县 | 五里街镇 | 揭阳市揭东区新亨镇鹏丰塑料厂 | 广东省揭阳市揭东区新亨镇英花工业区 | 合格 | / | / | / | / | 福建省产品质量检验研究院 | (2023)MJSJ-1838 | 拉伸强度、断裂标称应变、直角撕裂强度、厚度极限偏差、厚度平均偏差
15 | (2023)MJL-SJ1951 | 聚酯(PET）无汽饮料瓶 | / | 350ml | 2023-08-02 | 福建永春锦源矿泉水有限公司 | 锦斗镇洪内村 | 泉州市 | 永春县 | 锦斗镇 | 福建永春锦源矿泉水有限公司 | 锦斗镇洪内村 | 合格 | / | / | / | / | 福建省产品质量检验研究院 | (2023)MJSJ-1951 | 感官要求、总迁移量、高锰酸钾消耗量、重金属（以Pb计）、锑（以Sb计）、乙醛含量
16 | (2023)MJL-SJ1952 | 聚酯(PET）无汽饮料瓶 | / | 500ml | 2023-08-02 | 永春汇源食品饮料有限公司 | 福建省永春县南环路85号 | 泉州市 | 永春县 | / | 永春汇源食品饮料有限公司 | 福建省永春县南环路85号 | 合格 | / | / | / | / | 福建省产品质量检验研究院 | (2023)MJSJ-1952 | 感官要求、总迁移量、高锰酸钾消耗量、重金属（以Pb计）、锑（以Sb计）、乙醛含量
17 | (2023)MJL-SJ1305 | 塑料购物袋 | / | mm：500×（310+150）×0.03mm 4kg | 2023-07-28 | 中闽百汇（中国）零售集团有限公司永春分公司 | 福建省泉州市永春县石鼓镇桃联社区美岭新天地A1#楼 | 泉州市 | 永春县 | 石鼓镇 | 浙江冠都新材料科技有限公司 | / | 合格 | / | / | / | / | 福建省产品质量检验研究院 | (2023)MJSJ-1305 | 标识、最小厚度、印刷质量、提吊试验、跌落试验、漏水性、封合强度、落镖冲击
18 | (2023)MJL-SJ1306 | 塑料购物袋 | / | 540mm×（330+160）×0.025mm 2kg | 2023-04-20 | 福建省裕挚超市有限责任公司永春桃溪店 | 永春县桃城镇桃溪村桃溪路383-403号 | 泉州市 | 永春县 | 桃城镇 | 鸿图塑胶制品有限公司 | 福建省南安市水头镇西湖村 | 合格 | / | / | / | / | 福建省产品质量检验研究院 | (2023)MJSJ-1306 | 标识、最小厚度、印刷质量、提吊试验、跌落试验、漏水性、封合强度、落镖冲击
19 | (2023)MJL-SJ1302 | 塑料购物袋 | / | mm：380×（210+100）×0.025mm 2kg | 2023-07-15 | 永春县盛星生活超市 | 福建省泉州市永春县桃城镇桃源南路184、186、188、190、192号 | 泉州市 | 永春县 | 桃城镇 | 联达塑胶有限公司 | / | 不合格 | 最小厚度、落镖冲击 | mm | 最小厚度：≥0.025mm 落镖冲击：不破裂数≥8个 | 最小厚度：0.022mm 落镖冲击：初检：不破裂数: 2个； 复验1：不破裂数: 4个； 复验2：不破裂数: 2个 | 福建省产品质量检验研究院 | (2023)MJSJ-1302 | 标识、最小厚度、印刷质量、提吊试验、跌落试验、漏水性、封合强度、落镖冲击
20 | (2023)MJL-SJ1303 | 塑料购物袋 | / | mm：550×（300+140）×0.025mm 5kg | 2023-07-16 | 永春县盛星生活超市 | 福建省泉州市永春县桃城镇桃源南路184、186、188、190、192号 | 泉州市 | 永春县 | 桃城镇 | 联达塑胶有限公司 | / | 不合格 | 最小厚度 | mm | 最小厚度：≥0.025mm | 0.020mm | 福建省产品质量检验研究院 | (2023)MJSJ-1303 | 标识、最小厚度、印刷质量、提吊试验、跌落试验、漏水性、封合强度、落镖冲击
21 | (2023)MJL-SJ1304 | 塑料购物袋 | / | 540mm×（320+90）×0.03mm | 2023-07-05 | 永春县闽爱心超市 | 福建省永春县桃城镇桃源路202号（桃城二期14#、15#楼一层至三层） | 泉州市 | 永春县 | 桃城镇 | 南安市长江纸塑有限公司 | / | 不合格 | 标识、落镖冲击 | / | 标识（公称承重）：塑料购物袋应明确标识公称承重，单位为千克(kg)； 落镖冲击：不破裂数≥8个 | 标识（公称承重）：不符合（未标识公称承重）； 落镖冲击：初检：不破裂数：1个； 复验1：不破裂数：1个； 复验2：不破裂数：3个 | 福建省产品质量检验研究院 | (2023)MJSJ-1304 | 标识、最小厚度、印刷质量、提吊试验、跌落试验、漏水性、封合强度、落镖冲击
22 | （2023）MJDR-5755 | 一般用途单芯硬导体无护套电缆 | / | 60227 IEC 01(BV) 450/750V 1×2.5 | 2023-06-22 | 永春县纲炜机电设备商行 | 永春县桃城镇鹏源街50号 | 泉州市 | 永春县 | 桃城镇 | 福建南平太阳电缆股份有限公司 | 南平延平新城太阳路1号 | 合格 |  |  |  |  | 福建省产品质量检验研究院 | (2023)MJDR-5755 | 导体电阻、成品电缆电压试验、绝缘平均厚度、绝缘最薄处厚度、护套平均厚度、护套最薄处厚度、绝缘老化前抗张强度、绝缘老化前断裂伸长率、绝缘老化后抗张强度、绝缘老化前后抗张强度变化率、绝缘老化后断裂伸长率、绝缘老化前后断裂伸长率变化率、护套老化前抗张强度、护套老化前断裂伸长率、护套老化后抗张强度、护套老化前后抗张强度变化率、护套老化后断裂伸长率、护套老化前后断裂伸长率变化率、护套失重试验、不延燃试验
23 | （2023）MJDR-5756 | 普通聚氯乙烯护套软线 | / | 60227 IEC 53(RVV) 300/500V 2×1.5 | 2023-05-11 | 永春县纲炜机电设备商行 | 永春县桃城镇鹏源街50号 | 泉州市 | 永春县 | 桃城镇 | 广东坚宝电缆有限公司 | 广州市增城区增江街塔山大道100号 | 合格 |  |  |  |  | 福建省产品质量检验研究院 | (2023)MJDR-5756
24 | （2023）MJDR-5757 | 一般用途单芯硬导体无护套电缆 | / | 60227 IEC 01(BV) 450/750V 1×2.5 | 2023-04-11 | 永春县桃城新瑞发五脚建材店 | 永春县桃城镇鹏源街16号 | 泉州市 | 永春县 | 桃城镇 | 江西金一电缆有限公司 | 江西省瑞金市金龙工业园 | 合格 |  |  |  |  | 福建省产品质量检验研究院 | (2023)MJDR-5757
25 | (2023)MJL-ET0279 | 中华101-2B铅笔 | 图形商标 | 101 | 未标注 | 福建省新发商贸有限责任公司永春时代广场分公司 | 福建省永春县桃城镇城东街47号（时代广场负一楼） | 泉州市 | 永春县 | 桃城镇 | 中国第一铅笔有限公司 | 上海市松江区新浜镇文兵路120号A1-A6 | 合格 | / | / | / | / | 福建省产品质量检验研究院 | (2023)MJET-0279 | 可迁移元素的限量、可触及的塑料件中邻苯二甲酸酯增塑剂的限量、笔套安全
26 | (2023)MJL-ET0280 | 铅笔 | 图形商标 | AWP30804 | 未标注 | 福建省新发商贸有限责任公司永春时代广场分公司 | 福建省永春县桃城镇城东街47号（时代广场负一楼） | 泉州市 | 永春县 | 桃城镇 | 上海晨光文具股份有限公司 | 上海市奉贤区金钱公路3469号 | 合格 | / | / | / | / | 福建省产品质量检验研究院 | (2023)MJET-0280 | 可迁移元素的限量、可触及的塑料件中邻苯二甲酸酯增塑剂的限量、笔套安全
27 | (2023)MJL-ET0281 | 机读涂卡考试笔 | 天卓好笔 | TM013（1+1） | 2022/01/05 | 福建省新发商贸有限责任公司永春时代广场分公司 | 福建省永春县桃城镇城东街47号（时代广场负一楼） | 泉州市 | 永春县 | 桃城镇 | 温州天骄笔业有限责任公司 | 浙江省温州瓯江口产业集聚区昆鹏街道瓯帆路1239号 | 合格 | / | / | / | / | 福建省产品质量检验研究院 | (2023)MJET-0281 | 可迁移元素的限量、可触及的塑料件中邻苯二甲酸酯增塑剂的限量、笔套安全